## Лист1
id | Наименование | Полимерная основа | Композит | Производитель | Плотность, г/см3 | Температура печати, градусы | Температура радиатора не выше, градусы | Температура стола, градусы | Обдув детали, % | Температра камеры, градусы | Время перехода в режим охлаждения, сек | Температура режима охлаждения, градусы | Скорость выгрузки материалов, мм/сек | Температура выгрузки материала, градусы | Длина выгрузки материала, мм | Скорость загрузки материала, мм | Длина прочистки материала базовая, мм | Коэффициент подачи материала, % | Стоимость за грамм | markingDeletion
1 | ABS | ABS | Нет | BF | 1.05 | 245 | 80 | 95 | 10 | 60 | 100 | 80 | 30 | 99 | 100 | 10 | 50 | 100 |  | false
2 | ABS/PA2 | ABS/PA | Да | F! | 1.07 | 260 | 100 | 115 | 10 | 80 | 60 | 80 | 30 | 99 | 100 | 10 | 50 | 100 |  | false
3 | WAX 3D Base | WAX | Нет | F! | 0.98 | 135 | 50 | 24 | 0 | 40 | 100 | 50 | 30 | 99 | 100 | 30 | 100 | 100 |  | false
4 | UltraX | Полиамид-6 | Да | REC | 1.11 | 305 | 100 | 125 | 0 | 80 | 100 | 40 | 30 | 99 | 100 | 30 | 100 | 100 |  | false
5 | UL94 V-0 | ASA/PC | Нет | F! | 1.19 | 250 | 80 | 105 | 30 | 80 | 60 | 20 | 40 | 99 | 100 | 50 | 100 | 100 |  | false
6 | T-SOFT | SBS | Нет | F! | 1.01 | 230 | 95 | 80 | 40 | 60 | 100 | 60 | 40 | 99 | 100 | 40 | 100 | 100 |  | false
7 | TPU Soft | TPU | Нет | BF | 1.12 | 230 | 100 | 70 | 20 | 70 | 60 | 80 | 40 | 99 | 100 | 40 | 100 | 100 |  | false
8 | TPU Easy Flex | TPU | Нет | REC | 1.15 | 230 | 100 | 70 | 20 | 70 | 60 | 80 | 40 | 99 | 100 | 40 | 100 | 100 |  | false
9 | TPU D70 | TPU | Нет | REC | 1.23 | 230 | 80 | 70 | 20 | 70 | 60 | 80 | 40 | 99 | 100 | 40 | 100 | 100 |  | false
10 | TPU A93 | TPU | Нет | F! | 1.13 | 230 | 100 | 70 | 20 | 70 | 60 | 80 | 40 | 99 | 100 | 40 | 100 | 100 |  | false
11 | TPEE (Flex) | TPU | Нет | REC | 1.1 | 230 | 100 | 70 | 20 | 60 | 100 | 40 | 40 | 99 | 100 | 40 | 100 | 100 |  | false
12 | TOTAL GF-30 | TPU | Да | F! | 1.45 | 240 | 100 | 85 | 20 | 60 | 100 | 50 | 30 | 99 | 100 | 30 | 100 | 100 |  | false
13 | TOTAL GF-10 | TPU | Да | F! | 1.4 | 230 | 100 | 90 | 20 | 60 | 100 | 50 | 30 | 99 | 100 | 30 | 100 | 100 |  | false
14 | TOTAL CF-5 | TPU | Да | F! | 1.16 | 230 | 100 | 90 | 40 | 60 | 80 | 50 | 40 | 99 | 100 | 40 | 100 | 100 |  | false
15 | TiTi FLEX SPRING | Flex | Да | PP | 1.1 | 230 | 100 | 70 | 15 | 40 | 100 | 40 | 40 | 99 | 100 | 40 | 100 | 105 |  | false
16 | TITI FLEX SOFT | Flex | Да | PP | 1.1 | 230 | 100 | 70 | 15 | 40 | 100 | 40 | 40 | 99 | 100 | 40 | 100 | 105 |  | false
17 | TITI FLEX MEDIUM | Flex | Да | PP | 1.1 | 230 | 100 | 70 | 15 | 40 | 100 | 40 | 40 | 99 | 100 | 40 | 100 | 105 |  | false
18 | TITI FLEX HARD | Flex | Да | PP | 1.1 | 230 | 100 | 70 | 15 | 40 | 100 | 40 | 40 | 99 | 100 | 40 | 100 | 105 |  | false
19 | TERMAX GF-40 | PPS | Да | F! | 1.65 | 320 | 100 | 120 | 0 | 60 | 100 | 40 | 30 | 99 | 100 | 30 | 100 | 100 |  | false
20 | TERMAX CF-15 | PPS | Да | F! | 1.34 | 320 | 100 | 120 | 0 | 60 | 100 | 60 | 30 | 99 | 100 | 30 | 100 | 100 |  | false
21 | STANDART PETg Lumi | PETG | Нет | F! | 1.29 | 230 | 66 | 75 | 40 | 60 | 70 | 40 | 30 | 99 | 100 | 30 | 100 | 100 |  | false
22 | STANDART PETg | PETG | Нет | F! | 1.29 | 230 | 66 | 75 | 30 | 66 | 180 | 150 | 40 | 99 | 100 | 50 | 100 | 100 |  | false
23 | SBS PRO | SBS | Нет | F! | 1.04 | 250 | 85 | 95 | 80 | 60 | 100 | 60 | 40 | 99 | 100 | 40 | 100 | 100 |  | false
24 | SAN | SAN | Нет | REC | 1.11 | 240 | 100 | 100 | 40 | 60 | 100 | 60 | 30 | 99 | 100 | 30 | 100 | 100 |  | false
25 | Rubber | Синтетический каучук | Нет | REC | 0.95 | 235 | 85 | 105 | 0 | 50 | 100 | 30 | 35 | 99 | 100 | 35 | 100 | 100 |  | false
26 | rPETG | PETG | Нет | REC | 1.25 | 210 | 65 | 70 | 0 | 50 | 100 | 40 | 40 | 99 | 100 | 40 | 100 | 100 |  | false
27 | Rezina | PP | Нет | F! | 0.89 | 240 | 100 | 30 | 40 | 70 | 100 | 55 | 30 | 99 | 100 | 30 | 100 | 100 |  | false
28 | PVA(3) | PVA | Нет | PP | 1.24 | 210 | 70 | 50 | 40 | 70 | 100 | 100 | 40 | 99 | 100 | 40 | 100 | 100 |  | false
29 | PVA(2) | PVA | Нет | BF | 1.24 | 210 | 70 | 50 | 40 | 70 | 100 | 100 | 40 | 99 | 100 | 40 | 100 | 100 |  | false
30 | PVA | PVA | Нет | REC | 1.25 | 210 | 70 | 50 | 40 | 70 | 100 | 100 | 40 | 99 | 100 | 40 | 100 | 100 |  | false
31 | PSU | PSU | Нет | REC | 1.24 | 320 | 100 | 140 | 0 | 80 | 100 | 40 | 30 | 99 | 100 | 30 | 100 | 100 |  | false
32 | PRO Flex | TPE | Нет | F! | 1.18 | 245 | 100 | 60 | 100 | 40 | 100 | 80 | 40 | 99 | 100 | 40 | 100 | 105 |  | false
33 | PP+ | PP | Нет | REC | 0.9 | 245 | 100 | 60 | 20 | 80 | 60 | 20 | 40 | 99 | 100 | 30 | 100 | 100 |  | false
34 | PP 3D GF-30 | PP | Да | F! | 1.15 | 245 | 100 | 60 | 20 | 80 | 60 | 20 | 40 | 99 | 100 | 30 | 100 | 100 |  | false
35 | PP | PP | Нет | PP | 0.9 | 245 | 100 | 60 | 20 | 80 | 60 | 20 | 40 | 99 | 100 | 30 | 100 | 100 |  | false
36 | POM | POM | Нет | PP | 1.4 | 270 | 100 | 120 | 30 | 50 | 100 | 40 | 40 | 99 | 100 | 40 | 100 | 100 |  | false
37 | PND | PND | Нет | PP | 0.93 | 220 | 100 | 100 | 80 | 40 | 100 | 70 | 40 | 99 | 100 | 40 | 100 | 100 |  | false
38 | PMMA (Cast) | Полиметилметакрилата | Нет | REC | 1.18 | 230 | 100 | 100 | 0 | 60 | 100 | 40 | 40 | 99 | 100 | 40 | 100 | 100 |  | false
39 | PLA+ Standart | PLA | Нет | F! | 1.45 | 210 | 50 | 40 | 100 | 40 | 15 | 50 | 30 | 80 | 100 | 30 | 50 | 100 |  | false
40 | PLA(2) | PLA | Нет | BF | 1.23 | 210 | 50 | 65 | 100 | 40 | 100 | 50 | 30 | 80 | 100 | 30 | 50 | 100 |  | false
41 | PLA GEO LUMI | PLA | Нет | PP | 1.21 | 210 | 50 | 65 | 100 | 40 | 100 | 50 | 30 | 80 | 100 | 30 | 50 | 100 |  | false
42 | PLA GEO | PLA | Нет | PP | 1.21 | 210 | 50 | 65 | 100 | 40 | 100 | 50 | 30 | 80 | 100 | 30 | 50 | 100 |  | false
43 | PLA Arch | PLA | Нет | PP | 1.21 | 210 | 50 | 65 | 100 | 40 | 100 | 50 | 30 | 80 | 100 | 30 | 50 | 100 |  | false
44 | PLA | PLA | Нет | REC | 1.25 | 210 | 50 | 65 | 100 | 40 | 100 | 50 | 30 | 80 | 100 | 30 | 50 | 100 |  | false
45 | PET-GUN | PET | Нет | PP | 1.25 | 260 | 60 | 95 | 20 | 60 | 60 | 50 | 40 | 99 | 100 | 40 | 100 | 100 |  | false
46 | PETG(4) | PETG | Нет | PP | 1.29 | 230 | 70 | 75 | 30 | 70 | 180 | 150 | 40 | 99 | 100 | 50 | 100 | 100 |  | false
47 | PETg SuperLumi | PETG | Да | F! | 1.29 | 230 | 66 | 75 | 40 | 60 | 100 | 40 | 30 | 99 | 100 | 30 | 100 | 100 |  | false
48 | PETG Relax | PETG | Нет | REC | 1.3 | 230 | 70 | 75 | 30 | 70 | 180 | 150 | 40 | 99 | 100 | 50 | 100 | 100 |  | false
49 | PET-G (Relax) | PETG | Нет | REC | 1.3 | 235 | 70 | 70 | 20 | 50 | 100 | 40 | 40 | 99 | 100 | 40 | 100 | 100 |  | false
50 | PETG | PETG | Нет | BF | 1.25 | 240 | 75 | 70 | 100 | 40 | 180 | 150 | 40 | 99 | 100 | 50 | 100 | 100 |  | false
51 | PCL | PCL | Нет | BF | 1.16 | 100 | 52 | 60 | 40 | 40 | 100 | 50 | 40 | 80 | 100 | 30 | 100 | 100 |  | false
52 | PC/ABS | PC/ABS | Нет | BF | 1.1 | 255 | 100 | 105 | 10 | 60 | 60 | 20 | 40 | 99 | 100 | 40 | 100 | 100 |  | false
53 | PC | PC | Нет | PP | 1.1 | 255 | 100 | 105 | 10 | 60 | 60 | 20 | 40 | 99 | 100 | 40 | 100 | 100 |  | false
54 | PBT GF-30 | PBT | Да | F! | 1.52 | 300 | 100 | 120 | 10 | 80 | 100 | 100 | 40 | 99 | 100 | 10 | 100 | 100 |  | false
55 | PA66 GF-30 | Nylon | Да | F! | 1.36 | 310 | 100 | 140 | 0 | 60 | 60 | 60 | 30 | 99 | 100 | 30 | 100 | 100 |  | false
56 | PA12+GF12 (Nylon) (Friction) | PA | Да | REC | 1.07 | 260 | 100 | 115 | 10 | 80 | 60 | 80 | 20 | 99 | 100 | 20 | 50 | 100 |  | false
57 | NYLON STRONG | Nylon | Да | PP | 0.45 | 250 | 100 | 105 | 0 | 60 | 100 | 40 | 40 | 99 | 100 | 40 | 100 | 100 |  | false
58 | NYLON MOD | Nylon | Да | PP | 0.45 | 250 | 100 | 105 | 0 | 60 | 100 | 40 | 40 | 99 | 100 | 40 | 100 | 100 |  | false
59 | NYLON | Nylon | Да | PP | 0.45 | 250 | 100 | 105 | 0 | 60 | 100 | 40 | 40 | 99 | 100 | 40 | 100 | 100 |  | false
60 | HIPS(3) | HIPS | Нет | BF | 1.05 | 240 | 70 | 95 | 40 | 70 | 60 | 100 | 40 | 99 | 100 | 50 | 100 | 100 |  | false
61 | HIPS(2) | HIPS | Нет | PP | 1.04 | 225 | 70 | 100 | 40 | 70 | 60 | 100 | 40 | 99 | 100 | 50 | 100 | 100 |  | false
62 | HIPS | HIPS | Нет | REC | 1.03 | 225 | 70 | 100 | 40 | 70 | 60 | 100 | 40 | 99 | 100 | 50 | 100 | 100 |  | false
63 | GF MAX+GF10 | PETG | Да | REC | 1.23 | 250 | 100 | 90 | 0 | 80 | 100 | 50 | 30 | 99 | 100 | 30 | 100 | 100 |  | false
64 | FormaX | ABS | Да | REC | 1.11 | 280 | 100 | 105 | 0 | 60 | 100 | 50 | 30 | 99 | 100 | 10 | 30 | 100 |  | false
65 | Flex | TPE | Нет | REC | 1.1 | 230 | 100 | 70 | 15 | 40 | 100 | 40 | 40 | 99 | 100 | 40 | 100 | 105 |  | false
66 | Clotho ABS | ABS | Да | REC | 0.00 | 280 | 100 | 110 | 0 | 80 | 100 | 40 | 30 | 99 | 100 | 30 | 100 | 100 |  | false
67 | CERAMO-TEX | SAN | Да | F! | 0.55 | 240 | 100 | 100 | 20 | 60 | 100 | 50 | 30 | 99 | 100 | 30 | 100 | 80 |  | false
68 | CERAMO | SAN | Нет | F! | 1.11 | 240 | 100 | 100 | 40 | 60 | 100 | 60 | 30 | 99 | 100 | 30 | 100 | 100 |  | false
69 | ASA(2) | ASA | Нет | PP | 1.18 | 230 | 80 | 105 | 10 | 80 | 60 | 20 | 40 | 99 | 100 | 50 | 100 | 100 |  | false
70 | ASA Eternal | ASA | Нет | REC | 1.08 | 230 | 80 | 105 | 10 | 80 | 60 | 20 | 40 | 99 | 100 | 50 | 100 | 100 |  | false
71 | ASA | ASA | Нет | BF | 1.08 | 230 | 80 | 105 | 10 | 80 | 60 | 20 | 40 | 99 | 100 | 50 | 100 | 100 |  | false
72 | AEROTEX | SAN | Да | F! | 0.82 | 250 | 100 | 105 | 20 | 60 | 100 | 70 | 30 | 99 | 100 | 30 | 100 | 85 |  | false
73 | ABS/PA GF-8 | ABS/PA | Да | F! | 1.12 | 280 | 100 | 115 | 0 | 60 | 90 | 50 | 30 | 99 | 100 | 30 | 100 | 100 |  | false
74 | ABS/PA | ABS/PA | Нет | F! | 1.07 | 260 | 100 | 115 | 10 | 80 | 60 | 80 | 30 | 99 | 100 | 10 | 50 | 100 |  | false
75 | ABS(1) | ABS | Нет | REC | 1.05 | 240 | 80 | 80 | 10 | 60 | 100 | 80 | 30 | 99 | 100 | 10 | 50 | 100 |  | false
76 | ABS антистатический | ABS | Нет | REC | 1.05 | 240 | 80 | 80 | 10 | 60 | 100 | 80 | 30 | 99 | 100 | 10 | 50 | 100 |  | false
77 | ABS Standart | ABS | Нет | F! | 1.01 | 240 | 80 | 80 | 10 | 60 | 15 | 80 | 30 | 99 | 100 | 10 | 50 | 101 |  | false
78 | ABS M8 | ABS | Нет | PP | 1.04 | 240 | 80 | 80 | 10 | 60 | 100 | 80 | 30 | 99 | 100 | 10 | 50 | 100 |  | false
79 | ABS GF-8 | ABS | Да | F! | 1.12 | 280 | 100 | 115 | 10 | 40 | 60 | 50 | 40 | 99 | 100 | 40 | 100 | 100 |  | false
80 | ABS GF-4 | ABS | Да | F! | 1.25 | 250 | 80 | 100 | 10 | 50 | 180 | 120 | 30 | 99 | 100 | 50 | 100 | 100 |  | false
81 | ABS GF12 | ABS | Да | REC | 1.2 | 320 | 100 | 105 | 0 | 60 | 100 | 50 | 30 | 99 | 100 | 30 | 100 | 100 |  | false
82 | ABS GEO | ABS | Нет | PP | 1.04 | 240 | 80 | 80 | 10 | 60 | 100 | 80 | 30 | 99 | 100 | 10 | 50 | 100 |  | false