## Sheet1
Наименование | Полимерная основа | Композит | Производитель | Плотность, г/см3 | Температура печати, градусы | Температура радиатора не выше, градусы | Температура стола, градусы | Обдув детали, % | Обдув детали широкий, % | Температра камеры, градусы | Интенсивность циркуляции воздуха в камере, % | Время перехода в режим охлаждения, сек | Температура режима охлаждения, градусы | Скорость выгрузки материалов, мм/сек | Температура выгрузки материала, градусы | Длина выгрузки материала, мм | Скорость загрузки материала, мм | Длина прочистки материала базовая, мм | Коэффициент подачи материала, % | Стоимость за грамм
ABS | 1 | 0 | 1 | 1.05 | 245 | 80 | 95 | 10 | 10 | 60 | 10 | 100 | 80 | 30 | 99 | 100 | 10 | 50 | 100
ABS/PA2 | 2 | 1 | 2 | 1.07 | 260 | 100 | 115 | 10 | 10 | 80 | 10 | 60 | 80 | 30 | 99 | 100 | 10 | 50 | 100
WAX 3D Base | 29 | 0 | 2 | 0.98 | 135 | 50 | 24 | 0 | 0 | 40 | 100 | 100 | 50 | 30 | 99 | 100 | 30 | 100 | 100
UltraX | 30 | 1 | 4 | 1.11 | 305 | 100 | 125 | 0 | 0 | 80 | 10 | 100 | 40 | 30 | 99 | 100 | 30 | 100 | 100
UL94 V-0 | 4 | 0 | 2 | 1.19 | 250 | 80 | 105 | 30 | 30 | 80 | 10 | 60 | 20 | 40 | 99 | 100 | 50 | 100 | 100
T-SOFT | 26 | 0 | 2 | 1.01 | 230 | 95 | 80 | 40 | 40 | 60 | 40 | 100 | 60 | 40 | 99 | 100 | 40 | 100 | 100
TPU Soft | 28 | 0 | 1 | 1.12 | 230 | 100 | 70 | 20 | 20 | 70 | 20 | 60 | 80 | 40 | 99 | 100 | 40 | 100 | 100
TPU Easy Flex | 28 | 0 | 4 | 1.15 | 230 | 100 | 70 | 20 | 20 | 70 | 20 | 60 | 80 | 40 | 99 | 100 | 40 | 100 | 100
TPU D70 | 28 | 0 | 4 | 1.23 | 230 | 80 | 70 | 20 | 20 | 70 | 20 | 60 | 80 | 40 | 99 | 100 | 40 | 100 | 100
TPU A93 | 28 | 0 | 2 | 1.13 | 230 | 100 | 70 | 20 | 20 | 70 | 20 | 60 | 80 | 40 | 99 | 100 | 40 | 100 | 100
TPEE (Flex) | 28 | 0 | 4 | 1.1 | 230 | 100 | 70 | 20 | 20 | 60 | 20 | 100 | 40 | 40 | 99 | 100 | 40 | 100 | 100
TOTAL GF-30 | 28 | 1 | 2 | 1.45 | 240 | 100 | 85 | 20 | 20 | 60 | 20 | 100 | 50 | 30 | 99 | 100 | 30 | 100 | 100
TOTAL GF-10 | 28 | 1 | 2 | 1.4 | 230 | 100 | 90 | 20 | 20 | 60 | 20 | 100 | 50 | 30 | 99 | 100 | 30 | 100 | 100
TOTAL CF-5 | 28 | 1 | 2 | 1.16 | 230 | 100 | 90 | 40 | 40 | 60 | 40 | 80 | 50 | 40 | 99 | 100 | 40 | 100 | 100
TiTi FLEX SPRING | 5 | 1 | 3 | 1.1 | 230 | 100 | 70 | 15 | 15 | 40 | 15 | 100 | 40 | 40 | 99 | 100 | 40 | 100 | 105
TITI FLEX SOFT | 5 | 1 | 3 | 1.1 | 230 | 100 | 70 | 15 | 15 | 40 | 15 | 100 | 40 | 40 | 99 | 100 | 40 | 100 | 105
TITI FLEX MEDIUM | 5 | 1 | 3 | 1.1 | 230 | 100 | 70 | 15 | 15 | 40 | 15 | 100 | 40 | 40 | 99 | 100 | 40 | 100 | 105
TITI FLEX HARD | 5 | 1 | 3 | 1.1 | 230 | 100 | 70 | 15 | 15 | 40 | 15 | 100 | 40 | 40 | 99 | 100 | 40 | 100 | 105
TERMAX GF-40 | 22 | 1 | 2 | 1.65 | 320 | 100 | 120 | 0 | 0 | 60 | 0 | 100 | 40 | 30 | 99 | 100 | 30 | 100 | 100
TERMAX CF-15 | 22 | 1 | 2 | 1.34 | 320 | 100 | 120 | 0 | 0 | 60 | 0 | 100 | 60 | 30 | 99 | 100 | 30 | 100 | 100
STANDART PETg Lumi | 16 | 0 | 2 | 1.29 | 230 | 66 | 75 | 40 | 40 | 60 | 40 | 70 | 40 | 30 | 99 | 100 | 30 | 100 | 100
STANDART PETg | 16 | 0 | 2 | 1.29 | 230 | 66 | 75 | 30 | 30 | 66 | 100 | 180 | 150 | 40 | 99 | 100 | 50 | 100 | 100
SBS PRO | 26 | 0 | 2 | 1.04 | 250 | 85 | 95 | 80 | 80 | 60 | 80 | 100 | 60 | 40 | 99 | 100 | 40 | 100 | 100
SAN | 25 | 0 | 4 | 1.11 | 240 | 100 | 100 | 40 | 40 | 60 | 40 | 100 | 60 | 30 | 99 | 100 | 30 | 100 | 100
Rubber | 31 | 0 | 4 | 0.95 | 235 | 85 | 105 | 0 | 0 | 50 | 10 | 100 | 30 | 35 | 99 | 100 | 35 | 100 | 100
rPETG | 16 | 0 | 4 | 1.25 | 210 | 65 | 70 | 0 | 0 | 50 | 10 | 100 | 40 | 40 | 99 | 100 | 40 | 100 | 100
Rezina | 21 | 0 | 2 | 0.89 | 240 | 100 | 30 | 40 | 40 | 70 | 40 | 100 | 55 | 30 | 99 | 100 | 30 | 100 | 100
PVA(3) | 24 | 0 | 3 | 1.24 | 210 | 70 | 50 | 40 | 40 | 70 | 40 | 100 | 100 | 40 | 99 | 100 | 40 | 100 | 100
PVA(2) | 24 | 0 | 1 | 1.24 | 210 | 70 | 50 | 40 | 40 | 70 | 40 | 100 | 100 | 40 | 99 | 100 | 40 | 100 | 100
PVA | 24 | 0 | 4 | 1.25 | 210 | 70 | 50 | 40 | 40 | 70 | 40 | 100 | 100 | 40 | 99 | 100 | 40 | 100 | 100
PSU | 23 | 0 | 4 | 1.24 | 320 | 100 | 140 | 0 | 0 | 80 | 10 | 100 | 40 | 30 | 99 | 100 | 30 | 100 | 100
PRO Flex | 27 | 0 | 2 | 1.18 | 245 | 100 | 60 | 100 | 100 | 40 | 100 | 100 | 80 | 40 | 99 | 100 | 40 | 100 | 105
PP+ | 21 | 0 | 4 | 0.9 | 245 | 100 | 60 | 20 | 20 | 80 | 20 | 60 | 20 | 40 | 99 | 100 | 30 | 100 | 100
PP 3D GF-30 | 21 | 1 | 2 | 1.15 | 245 | 100 | 60 | 20 | 20 | 80 | 20 | 60 | 20 | 40 | 99 | 100 | 30 | 100 | 100
PP | 21 | 0 | 3 | 0.9 | 245 | 100 | 60 | 20 | 20 | 80 | 20 | 60 | 20 | 40 | 99 | 100 | 30 | 100 | 100
POM | 20 | 0 | 3 | 1.4 | 270 | 100 | 120 | 30 | 30 | 50 | 30 | 100 | 40 | 40 | 99 | 100 | 40 | 100 | 100
PND | 19 | 0 | 3 | 0.93 | 220 | 100 | 100 | 80 | 80 | 40 | 100 | 100 | 70 | 40 | 99 | 100 | 40 | 100 | 100
PMMA (Cast) | 32 | 0 | 4 | 1.18 | 230 | 100 | 100 | 0 | 0 | 60 | 10 | 100 | 40 | 40 | 99 | 100 | 40 | 100 | 100
PLA+ Standart | 17 | 0 | 2 | 1.45 | 210 | 50 | 40 | 100 | 100 | 40 | 100 | 15 | 50 | 30 | 80 | 100 | 30 | 50 | 100
PLA(2) | 17 | 0 | 1 | 1.23 | 210 | 50 | 65 | 100 | 100 | 40 | 100 | 100 | 50 | 30 | 80 | 100 | 30 | 50 | 100
PLA GEO LUMI | 17 | 0 | 3 | 1.21 | 210 | 50 | 65 | 100 | 100 | 40 | 100 | 100 | 50 | 30 | 80 | 100 | 30 | 50 | 100
PLA GEO | 17 | 0 | 3 | 1.21 | 210 | 50 | 65 | 100 | 100 | 40 | 100 | 100 | 50 | 30 | 80 | 100 | 30 | 50 | 100
PLA Arch | 17 | 0 | 3 | 1.21 | 210 | 50 | 65 | 100 | 100 | 40 | 100 | 100 | 50 | 30 | 80 | 100 | 30 | 50 | 100
PLA | 17 | 0 | 4 | 1.25 | 210 | 50 | 65 | 100 | 100 | 40 | 100 | 100 | 50 | 30 | 80 | 100 | 30 | 50 | 100
PET-GUN | 15 | 0 | 3 | 1.25 | 260 | 60 | 95 | 20 | 20 | 60 | 20 | 60 | 50 | 40 | 99 | 100 | 40 | 100 | 100
PETG(4) | 16 | 0 | 3 | 1.29 | 230 | 70 | 75 | 30 | 30 | 70 | 100 | 180 | 150 | 40 | 99 | 100 | 50 | 100 | 100
PETg SuperLumi | 16 | 1 | 2 | 1.29 | 230 | 66 | 75 | 40 | 40 | 60 | 40 | 100 | 40 | 30 | 99 | 100 | 30 | 100 | 100
PETG Relax | 16 | 0 | 4 | 1.3 | 230 | 70 | 75 | 30 | 30 | 70 | 100 | 180 | 150 | 40 | 99 | 100 | 50 | 100 | 100
PET-G (Relax) | 16 | 0 | 4 | 1.3 | 235 | 70 | 70 | 20 | 20 | 50 | 20 | 100 | 40 | 40 | 99 | 100 | 40 | 100 | 100
PETG | 16 | 0 | 1 | 1.25 | 240 | 75 | 70 | 100 | 100 | 40 | 100 | 180 | 150 | 40 | 99 | 100 | 50 | 100 | 100
PCL | 11 | 0 | 1 | 1.16 | 100 | 52 | 60 | 40 | 40 | 40 | 100 | 100 | 50 | 40 | 80 | 100 | 30 | 100 | 100
PC/ABS | 10 | 0 | 1 | 1.1 | 255 | 100 | 105 | 10 | 10 | 60 | 10 | 60 | 20 | 40 | 99 | 100 | 40 | 100 | 100
PC | 9 | 0 | 3 | 1.1 | 255 | 100 | 105 | 10 | 10 | 60 | 10 | 60 | 20 | 40 | 99 | 100 | 40 | 100 | 100
PBT GF-30 | 8 | 1 | 2 | 1.52 | 300 | 100 | 120 | 10 | 10 | 80 | 10 | 100 | 100 | 40 | 99 | 100 | 10 | 100 | 100
PA66 GF-30 | 33 | 1 | 2 | 1.36 | 310 | 100 | 140 | 0 | 0 | 60 | 0 | 60 | 60 | 30 | 99 | 100 | 30 | 100 | 100
PA12+GF12 (Nylon) (Friction) | 34 | 1 | 4 | 1.07 | 260 | 100 | 115 | 10 | 10 | 80 | 10 | 60 | 80 | 20 | 99 | 100 | 20 | 50 | 100
NYLON STRONG | 33 | 1 | 3 | 0.45 | 250 | 100 | 105 | 0 | 0 | 60 | 0 | 100 | 40 | 40 | 99 | 100 | 40 | 100 | 100
NYLON MOD | 33 | 1 | 3 | 0.45 | 250 | 100 | 105 | 0 | 0 | 60 | 0 | 100 | 40 | 40 | 99 | 100 | 40 | 100 | 100
NYLON | 33 | 1 | 3 | 0.45 | 250 | 100 | 105 | 0 | 0 | 60 | 0 | 100 | 40 | 40 | 99 | 100 | 40 | 100 | 100
HIPS(3) | 6 | 0 | 1 | 1.05 | 240 | 70 | 95 | 40 | 40 | 70 | 40 | 60 | 100 | 40 | 99 | 100 | 50 | 100 | 100
HIPS(2) | 6 | 0 | 3 | 1.04 | 225 | 70 | 100 | 40 | 40 | 70 | 40 | 60 | 100 | 40 | 99 | 100 | 50 | 100 | 100
HIPS | 6 | 0 | 4 | 1.03 | 225 | 70 | 100 | 40 | 40 | 70 | 40 | 60 | 100 | 40 | 99 | 100 | 50 | 100 | 100
GF MAX+GF10 | 16 | 1 | 4 | 1.23 | 250 | 100 | 90 | 0 | 0 | 80 | 10 | 100 | 50 | 30 | 99 | 100 | 30 | 100 | 100
FormaX | 1 | 1 | 4 | 1.11 | 280 | 100 | 105 | 0 | 0 | 60 | 0 | 100 | 50 | 30 | 99 | 100 | 10 | 30 | 100
Flex | 27 | 0 | 4 | 1.1 | 230 | 100 | 70 | 15 | 15 | 40 | 15 | 100 | 40 | 40 | 99 | 100 | 40 | 100 | 105
Clotho ABS | 1 | 1 | 4 | 0 | 280 | 100 | 110 | 0 | 0 | 80 | 10 | 100 | 40 | 30 | 99 | 100 | 30 | 100 | 100
CERAMO-TEX | 25 | 1 | 2 | 0.55 | 240 | 100 | 100 | 20 | 20 | 60 | 20 | 100 | 50 | 30 | 99 | 100 | 30 | 100 | 80
CERAMO | 25 | 0 | 2 | 1.11 | 240 | 100 | 100 | 40 | 40 | 60 | 40 | 100 | 60 | 30 | 99 | 100 | 30 | 100 | 100
ASA(2) | 3 | 0 | 3 | 1.18 | 230 | 80 | 105 | 10 | 10 | 80 | 10 | 60 | 20 | 40 | 99 | 100 | 50 | 100 | 100
ASA Eternal | 3 | 0 | 4 | 1.08 | 230 | 80 | 105 | 10 | 10 | 80 | 10 | 60 | 20 | 40 | 99 | 100 | 50 | 100 | 100
ASA | 3 | 0 | 1 | 1.08 | 230 | 80 | 105 | 10 | 10 | 80 | 10 | 60 | 20 | 40 | 99 | 100 | 50 | 100 | 100
AEROTEX | 25 | 1 | 2 | 0.82 | 250 | 100 | 105 | 20 | 20 | 60 | 20 | 100 | 70 | 30 | 99 | 100 | 30 | 100 | 85
ABS/PA GF-8 | 2 | 1 | 2 | 1.12 | 280 | 100 | 115 | 0 | 0 | 60 | 0 | 90 | 50 | 30 | 99 | 100 | 30 | 100 | 100
ABS/PA | 2 | 0 | 2 | 1.07 | 260 | 100 | 115 | 10 | 10 | 80 | 10 | 60 | 80 | 30 | 99 | 100 | 10 | 50 | 100
ABS(1) | 1 | 0 | 4 | 1.05 | 240 | 80 | 80 | 10 | 10 | 60 | 10 | 100 | 80 | 30 | 99 | 100 | 10 | 50 | 100
ABS антистатический | 1 | 0 | 4 | 1.05 | 240 | 80 | 80 | 10 | 10 | 60 | 10 | 100 | 80 | 30 | 99 | 100 | 10 | 50 | 100
ABS Standart | 1 | 0 | 2 | 1.01 | 240 | 80 | 80 | 10 | 10 | 60 | 10 | 15 | 80 | 30 | 99 | 100 | 10 | 50 | 101
ABS M8 | 1 | 0 | 3 | 1.04 | 240 | 80 | 80 | 10 | 10 | 60 | 10 | 100 | 80 | 30 | 99 | 100 | 10 | 50 | 100
ABS GF-8 | 1 | 1 | 2 | 1.12 | 280 | 100 | 115 | 10 | 10 | 40 | 10 | 60 | 50 | 40 | 99 | 100 | 40 | 100 | 100
ABS GF-4 | 1 | 1 | 2 | 1.25 | 250 | 80 | 100 | 10 | 10 | 50 | 0 | 180 | 120 | 30 | 99 | 100 | 50 | 100 | 100
ABS GF12 | 1 | 1 | 4 | 1.2 | 320 | 100 | 105 | 0 | 0 | 60 | 10 | 100 | 50 | 30 | 99 | 100 | 30 | 100 | 100
ABS GEO | 1 | 0 | 3 | 1.04 | 240 | 80 | 80 | 10 | 10 | 60 | 10 | 100 | 80 | 30 | 99 | 100 | 10 | 50 | 100